## Дырда База данных 3-1
i | Расход промывной воды | Расход речной воды | Расход деминерализованной воды | Допустимо сульфата AL | Расход полимера | Расход волокна | Степень помола | Концентрация при отливе | Скорость | Прочность | Пластичность | Влагопрочность | Загрязнение воды | Загрязнение атмосферы | Затраты на производство
1 | 76708.19 | 12283.62 | 193.86 | 0.05 | 75.01 | 100 | 20 | 0.7 | 150.04 | 1.96 | 9.5 | 10.44 | 0.2229 | 0.1436 | 764.21
2 | 75418.38 | 12332.13 | 195.07 | 0.05 | 75.03 | 100.03 | 19.99 | 0.7 | 150.05 | 1.59 | 10.33 | 11.11 | 0.0374 | 0.18 | 769.53
3 | 75350.91 | 12378.14 | 200.23 | 0.05 | 75.03 | 100.04 | 20 | 0.7 | 150.04 | 1.95 | 9.54 | 10.47 | 0.0508 | 0.1666 | 752.56
4 | 77061.12 | 12421.32 | 200.04 | 0.05 | 75.01 | 100.04 | 20.01 | 0.7 | 150.02 | 2.17 | 9.04 | 10.07 | 0.3036 | 0.1785 | 759.07
5 | 75778.68 | 12461.39 | 200.56 | 0.05 | 75.01 | 100.03 | 20 | 0.7 | 150.02 | 2.1 | 9.19 | 10.19 | 0.4474 | 0.1732 | 754.72
6 | 73345.32 | 12498.06 | 203.86 | 0.05 | 75.03 | 100.01 | 19.99 | 0.7 | 150.03 | 2.24 | 8.88 | 9.94 | 0.5307 | 0.1771 | 751.43
7 | 73904.34 | 12531.1 | 201.33 | 0.05 | 75.04 | 100 | 19.99 | 0.7 | 150.04 | 2.23 | 8.9 | 9.95 | 0.5945 | 0.1767 | 743.99
8 | 74042.48 | 12560.28 | 197.69 | 0.05 | 75.03 | 100 | 20 | 0.7 | 150.03 | 1.93 | 9.59 | 10.5 | 0.6339 | 0.1782 | 746.2
9 | 71907.79 | 12585.41 | 201.51 | 0.05 | 75.01 | 100.01 | 20 | 0.7 | 150 | 2 | 9.42 | 10.36 | 0.6499 | 0.1784 | 753.15
10 | 72259.34 | 12606.33 | 204.07 | 0.05 | 75 | 100 | 20 | 0.7 | 149.97 | 2.24 | 8.88 | 9.93 | 0.6738 | 0.1791 | 756.91
11 | 62803.72 | 10519.11 | 442.08 | 0.1231 | 30.01 | 148.97 | 37 | 1.12 | 211.96 | 5.98 | 9.89 | 1.81 | 0.3426 | 0.0943 | 958.89
12 | 62536.67 | 10529.25 | 440.15 | 0.1231 | 30.01 | 148.94 | 37 | 1.12 | 212 | 5.81 | 9.04 | 1.55 | 0.3973 | 0.0808 | 973.8
13 | 61988.45 | 10535.66 | 440.52 | 0.1231 | 30 | 148.92 | 36.99 | 1.12 | 212.04 | 6.11 | 10.47 | 1.97 | 0.3957 | 0.0803 | 1013.93
14 | 98526.38 | 15556.65 | 859.71 | 0.1231 | 99.98 | 69.96 | 19.99 | 0.37 | 112.02 | 2.27 | 1.07 | 2.06 | 0.7142 | 0.2116 | 1004.36
15 | 98973.53 | 15555.03 | 855.97 | 0.1231 | 99.99 | 69.98 | 20 | 0.37 | 112.01 | 2.17 | 1.51 | 2.13 | 0.6203 | 0.2332 | 1004.37
16 | 95979.53 | 15547.92 | 884.32 | 0.1231 | 100.01 | 69.99 | 20.01 | 0.37 | 111.99 | 2.1 | 1.82 | 2.19 | 0.5948 | 0.231 | 1008.65
17 | 96031.24 | 21047.86 | 1013.27 | 0.16 | 110.03 | 200 | 45.01 | 1.5 | 249.96 | 1.53 | 26.92 | 11.77 | 0.4991 | 0.2592 | 1999.99
18 | 97666.07 | 21023.79 | 1003.67 | 0.16 | 110.01 | 199.98 | 45 | 1.5 | 249.98 | 1.41 | 25.71 | 11.54 | 0.5642 | 0.254 | 1991.65
19 | 95829.01 | 20992.83 | 1013.51 | 0.16 | 110 | 199.96 | 45 | 1.5 | 249.99 | 1.47 | 26.33 | 11.69 | 0.5516 | 0.2568 | 1946.7
20 | 69595.09 | 14366.71 | 749.72 | 0.1083 | 87.03 | 163.04 | 42.01 | 0.75 | 211.92 | 4.57 | 1.5 | 17.17 | 0.6923 | 0.1905 | 1555.13
21 | 70913.5 | 14325.01 | 739.47 | 0.1083 | 87.01 | 163.02 | 42.02 | 0.75 | 211.97 | 4.56 | 2.04 | 17.45 | 0.6357 | 0.2021 | 1512.57
22 | 72214.28 | 14280.16 | 725.86 | 0.1083 | 87.02 | 162.98 | 42.01 | 0.75 | 212.03 | 4.57 | 1.36 | 17.09 | 0.5687 | 0.2017 | 1501.31
23 | 70339.56 | 14232.49 | 291.77 | 0.0567 | 47.02 | 27.99 | 32.99 | 1.5 | 88.02 | 0.69 | 22.9 | 13.19 | 0.7237 | 0.1183 | 503.47
24 | 69201.58 | 14182.38 | 289.04 | 0.0567 | 47.02 | 27.99 | 33 | 1.5 | 88.02 | 0.88 | 23.88 | 13.84 | 0.6691 | 0.1168 | 505.82
25 | 70304.21 | 14130.23 | 285.83 | 0.0567 | 47 | 28 | 33.01 | 1.501 | 88.01 | 0.82 | 23.63 | 13.65 | 0.6657 | 0.1161 | 499.68
26 | 88627.92 | 6309.41 | 118.01 | 0.1083 | 31.99 | 93.01 | 41.01 | 0.64 | 145.02 | 6 | 5.06 | 14.99 | 0.4712 | 0.0895 | 689.77
27 | 86476.57 | 6284.73 | 120.81 | 0.1083 | 32 | 93.02 | 41 | 0.64 | 145.03 | 6.02 | 3.67 | 15.35 | 0.5353 | 0.0824 | 695.48
28 | 88257.02 | 6259.68 | 119.18 | 0.1083 | 32 | 93.01 | 40.99 | 0.64 | 145.05 | 6.03 | 4.05 | 15.22 | 0.5749 | 0.0822 | 699.41
29 | 65717.77 | 15826.8 | 798.29 | 0.0419 | 94.99 | 172 | 19 | 1.33 | 221.05 | 5.23 | 14.31 | 10.52 | 0.757 | 0.2041 | 1159.67
30 | 64578.09 | 15762.7 | 804.51 | 0.0419 | 94.97 | 172.01 | 19 | 1.33 | 221.01 | 5.13 | 14.47 | 10.28 | 0.6944 | 0.2179 | 1150.6
31 | 64662.33 | 15699.05 | 791.82 | 0.0419 | 94.96 | 172.05 | 19 | 1.33 | 220.96 | 5.78 | 13.36 | 11.86 | 0.653 | 0.2188 | 1156.96
32 | 66136.14 | 6159.39 | 204.03 | 0.101 | 34.99 | 172.08 | 31 | 0.51 | 125.98 | 7.97 | 5.9 | 3.46 | 0.4045 | 0.1034 | 945.76
33 | 64945.55 | 6135.21 | 208.71 | 0.101 | 35 | 172.1 | 31 | 0.51 | 126 | 7.97 | 5.93 | 3.46 | 0.4694 | 0.0906 | 937.41
34 | 62942.34 | 6111.72 | 208.24 | 0.101 | 35 | 172.08 | 31 | 0.51 | 126.02 | 8.03 | 5.58 | 3.47 | 0.4879 | 0.0915 | 928.86
35 | 49379.24 | 6089.09 | 838.87 | 0.101 | 94.98 | 200.05 | 25.99 | 1.19 | 55.01 | 2.69 | 0.65 | 18.05 | 0.373 | 0.2074 | 1367.46
36 | 49366.3 | 6067.47 | 838.46 | 0.101 | 94.98 | 200 | 25.99 | 1.19 | 55.01 | 2.4 | 1.77 | 18.96 | 0.3958 | 0.2219 | 1383
37 | 47904.87 | 6047.01 | 844.47 | 0.101 | 95 | 199.99 | 26 | 1.19 | 55 | 2.7 | 0.67 | 18.06 | 0.4066 | 0.222 | 1377.85
38 | 96419.38 | 18548.97 | 288.43 | 0.0493 | 62.01 | 107 | 38.01 | 0.54 | 220.98 | 1.52 | 1.99 | 31.13 | 1.1868 | 0.1549 | 942.01
39 | 99511.92 | 18494.29 | 293.19 | 0.0493 | 62.01 | 107.01 | 38 | 0.54 | 220.99 | 1.55 | 2.81 | 30.48 | 1.0733 | 0.1526 | 955.74
40 | 98924.76 | 18444.27 | 302.29 | 0.0493 | 61.99 | 107 | 37.99 | 0.54 | 221 | 1.54 | 2.79 | 30.49 | 1.0067 | 0.1511 | 978.02
41 | 62003.37 | 16009.07 | 796.39 | 0.0271 | 109.98 | 199.95 | 20 | 1.501 | 206.9 | 8.84 | 17.52 | 22.88 | 0.8827 | 0.2676 | 1392.35
42 | 62147.84 | 15988.81 | 784.71 | 0.0271 | 109.95 | 200 | 20.01 | 1.501 | 206.95 | 8.52 | 18.12 | 22.02 | 0.897 | 0.2591 | 1378.77
43 | 63123.31 | 15973.61 | 796 | 0.0271 | 109.95 | 200.03 | 20.01 | 1.5 | 207 | 8.16 | 18.82 | 21.05 | 0.8728 | 0.2616 | 1365.31
44 | 92165.85 | 5016.9 | 566.13 | 0.1452 | 29.99 | 149.02 | 40.99 | 0.71 | 77.01 | 11.99 | 0.66 | 2.74 | 0.564 | 0.1014 | 1025.53
45 | 91603.15 | 5015.31 | 551.36 | 0.1452 | 29.99 | 148.99 | 41 | 0.71 | 77.01 | 12.06 | 1.01 | 2.7 | 0.5926 | 0.0854 | 1058.77
46 | 94885.72 | 5015.3 | 544.89 | 0.1452 | 29.99 | 148.97 | 41.01 | 0.71 | 77.01 | 12.01 | 0.18 | 2.71 | 0.6376 | 0.0855 | 1082.74
47 | 101938.27 | 911.8 | 933.65 | 0.064 | 59.97 | 194.96 | 33.01 | 0.33 | 174.02 | 4.41 | 4.04 | 9.13 | 0.9023 | 0.1441 | 1362.44
48 | 100659.79 | 912.36 | 935.55 | 0.064 | 59.97 | 194.98 | 33.01 | 0.33 | 174.04 | 4.46 | 3.71 | 9.47 | 0.9353 | 0.1505 | 1337.87
49 | 102774.36 | 913.17 | 939.09 | 0.064 | 59.99 | 195 | 33 | 0.33 | 174.06 | 4.46 | 3.67 | 9.51 | 0.971 | 0.1498 | 1344.92
50 | 88388.35 | 2743.69 | 121.05 | 0.1231 | 25 | 120 | 26 | 0.95 | 117.03 | 5.41 | 4.96 | 1.5 | 0.753 | 0.0788 | 605.83
51 | 86050.42 | 2747.63 | 121.23 | 0.1231 | 25 | 119.97 | 26 | 0.95 | 117.01 | 5.43 | 5.03 | 1.5 | 0.708 | 0.0716 | 606.72
52 | 84831.23 | 2752.25 | 117.76 | 0.1231 | 24.99 | 119.95 | 26 | 0.95 | 116.99 | 5.55 | 5.41 | 1.5 | 0.6987 | 0.071 | 606.6
53 | 98318.13 | 11030.96 | 672.46 | 0.0124 | 90 | 185.91 | 41 | 1.26 | 206.96 | 2.73 | 1.57 | 29.95 | 1.2841 | 0.1966 | 1624.06
54 | 96950.03 | 11054.29 | 678.95 | 0.0124 | 90.02 | 185.94 | 41.01 | 1.259 | 206.99 | 2.58 | 0.55 | 29.66 | 1.1789 | 0.2112 | 1664.41
55 | 94655.79 | 11079.72 | 670.52 | 0.0124 | 90.02 | 185.98 | 41 | 1.259 | 207.03 | 2.39 | 0.72 | 29.24 | 1.0751 | 0.2109 | 1660.75
56 | 78801.94 | 6941.76 | 875.63 | 0.1083 | 90 | 65.01 | 24.99 | 0.61 | 207.05 | 1.91 | 2.12 | 6.96 | 0.6487 | 0.2066 | 920.79
57 | 80274.03 | 6959.84 | 890.31 | 0.1083 | 89.99 | 65.01 | 24.99 | 0.61 | 207.03 | 1.62 | 1.16 | 7.02 | 0.6388 | 0.2141 | 926.99
58 | 78848.92 | 6978.78 | 876.32 | 0.1083 | 90 | 65.01 | 25 | 0.61 | 207 | 1.75 | 1.55 | 6.98 | 0.6511 | 0.2141 | 930.9
59 | 92314.25 | 1400.08 | 571.54 | 0.0345 | 55.01 | 158.01 | 41 | 1.05 | 74 | 4.46 | 1.56 | 35.23 | 0.9263 | 0.1521 | 1256.55
60 | 94414.59 | 1404.11 | 581.94 | 0.0345 | 55 | 158.02 | 41 | 1.05 | 74 | 4.48 | 1.32 | 35.28 | 1.0615 | 0.1402 | 1215.44
61 | 92593.21 | 1408.23 | 592.02 | 0.0345 | 54.99 | 158.05 | 40.99 | 1.05 | 74.01 | 4.43 | 1.7 | 35.13 | 1.0895 | 0.1415 | 1203.17
62 | 79361.6 | 8942.77 | 885.73 | 0.1083 | 89.97 | 158.08 | 22 | 1.43 | 136 | 0.78 | 7.17 | 3.07 | 0.8408 | 0.2089 | 1164.88
63 | 80124.49 | 8969.15 | 899.1 | 0.1083 | 89.99 | 158.08 | 22 | 1.429 | 135.97 | 0.36 | 5.97 | 1.82 | 0.7802 | 0.2162 | 1181.67
64 | 79930.62 | 8995.4 | 908.09 | 0.1083 | 90 | 158.05 | 21.99 | 1.429 | 135.94 | 0.25 | 5.65 | 1.5 | 0.7423 | 0.2153 | 1178.09
65 | 77514.31 | 9021.32 | 882.88 | 0.1083 | 90 | 158.01 | 22 | 1.43 | 135.93 | 0.69 | 6.9 | 2.79 | 0.7158 | 0.2157 | 1169.62
66 | 91906.05 | 16664.68 | 520.44 | 0.1379 | 104.98 | 111.99 | 41.01 | 1.16 | 201.93 | 6.22 | 14.8 | 1.5 | 0.8792 | 0.2432 | 1263.01
67 | 94742.47 | 16710.24 | 528.72 | 0.1379 | 104.98 | 111.99 | 41.01 | 1.16 | 201.98 | 6.1 | 13.24 | 1.5 | 0.7962 | 0.2493 | 1276.58
68 | 94033.8 | 16754.22 | 528.2 | 0.1379 | 105.01 | 112 | 41 | 1.16 | 202.01 | 6.2 | 14.42 | 1.5 | 0.741 | 0.2483 | 1254.83
69 | 93514.92 | 16796.35 | 522.85 | 0.1379 | 105.04 | 112.02 | 40.99 | 1.16 | 202.01 | 6.31 | 16.34 | 1.5 | 0.7067 | 0.2491 | 1228.17
70 | 79416.77 | 8658.09 | 795.4 | 0.0419 | 105.04 | 172.02 | 21 | 0.81 | 240 | 3.62 | 9.59 | 13.2 | 0.7694 | 0.2515 | 1224.77
71 | 79527.82 | 8677.44 | 794.49 | 0.0419 | 105.02 | 171.99 | 21.01 | 0.81 | 240.01 | 3.41 | 9.86 | 13.49 | 0.8539 | 0.2502 | 1232.78
72 | 77177.9 | 8695.46 | 775.34 | 0.0419 | 105.02 | 171.97 | 21.01 | 0.81 | 240.05 | 3.34 | 9.94 | 13.58 | 0.8728 | 0.2519 | 1227.47
73 | 77493.16 | 8712.05 | 782.41 | 0.0419 | 105.05 | 171.98 | 21 | 0.81 | 240.08 | 3.08 | 10.26 | 13.93 | 0.9013 | 0.2518 | 1221.87
74 | 96462.88 | 2909.05 | 536.67 | 0.1305 | 50.03 | 89.01 | 30.01 | 1.16 | 117.04 | 5.32 | 12.74 | 3.22 | 0.7512 | 0.1406 | 750.3
75 | 94342.14 | 2913.55 | 536.81 | 0.1305 | 50.02 | 89.02 | 30 | 1.16 | 117.02 | 5.82 | 15.08 | 4.59 | 0.7433 | 0.1323 | 773.67
76 | 93895.92 | 2917.5 | 535.98 | 0.1305 | 50.01 | 89.03 | 30 | 1.16 | 116.99 | 5.96 | 15.81 | 5 | 0.7713 | 0.1328 | 780.43
77 | 78050.15 | 2920.9 | 602.21 | 0.0567 | 80.01 | 140.02 | 37 | 0.57 | 182.97 | 1.75 | 2.49 | 22.92 | 0.8788 | 0.1929 | 1218.14
78 | 78712.52 | 2923.73 | 591.06 | 0.0567 | 80.02 | 139.99 | 37.01 | 0.57 | 182.99 | 1.74 | 2.59 | 22.91 | 0.917 | 0.1975 | 1197.02
79 | 77792.99 | 2926 | 574.82 | 0.0567 | 80.03 | 139.96 | 37.01 | 0.57 | 183.03 | 1.77 | 1.95 | 23.18 | 0.9028 | 0.1969 | 1200
80 | 79581.14 | 14639.51 | 262.3 | 0.1452 | 22 | 69.98 | 24 | 1.23 | 183.04 | 1.64 | 15.3 | 14.01 | 0.8838 | 0.0803 | 475.88
81 | 80897.93 | 14645.19 | 266.03 | 0.1452 | 22 | 69.99 | 23.99 | 1.23 | 183.03 | 1.34 | 14.48 | 13.31 | 0.7264 | 0.0672 | 477.09
82 | 78728.56 | 14648.12 | 262.66 | 0.1452 | 22 | 69.99 | 24 | 1.23 | 183 | 1.52 | 14.95 | 13.71 | 0.5975 | 0.0651 | 480.5
83 | 77775.12 | 9765.59 | 263.25 | 0.1452 | 82.01 | 148.97 | 34 | 0.95 | 121 | 9.05 | 8.01 | 5.91 | 0.3898 | 0.1801 | 1161.34
84 | 78999.17 | 9764.05 | 265.95 | 0.1452 | 82.02 | 148.94 | 34 | 0.95 | 121.01 | 9.04 | 7.99 | 5.91 | 0.4423 | 0.1916 | 1170.99
85 | 77747.19 | 9760.86 | 261.45 | 0.1452 | 82 | 148.92 | 33.99 | 0.95 | 121.02 | 9.24 | 9.51 | 6.35 | 0.4469 | 0.1917 | 1157.28
86 | 54927.63 | 17560.83 | 752.36 | 0.0345 | 81.99 | 53.97 | 21 | 1.331 | 212.02 | 5.83 | 5.7 | 21.57 | 0.7421 | 0.1877 | 834.99
87 | 56177.5 | 17549.68 | 776.74 | 0.0345 | 82 | 53.99 | 21 | 1.331 | 211.97 | 4.98 | 7.78 | 19.4 | 0.6882 | 0.1948 | 845.07
88 | 57126.33 | 17536.12 | 784.56 | 0.0345 | 82.03 | 54 | 20.99 | 1.331 | 211.92 | 4.57 | 8.77 | 18.35 | 0.6651 | 0.1941 | 848.6
89 | 73999.3 | 9247.16 | 921.86 | 0.0345 | 107.04 | 39.01 | 44.98 | 1.331 | 249.88 | 8.51 | 5.33 | 45.94 | 0.6653 | 0.2435 | 1023.73
90 | 74422.2 | 9237.78 | 923.73 | 0.0345 | 107.02 | 39.01 | 45 | 1.33 | 249.91 | 8.49 | 6.15 | 45.94 | 0.717 | 0.2514 | 1013.2
91 | 76102.48 | 9227.47 | 917.79 | 0.0345 | 107.01 | 39 | 45.01 | 1.33 | 249.96 | 8.52 | 5.86 | 46.02 | 0.7734 | 0.252 | 1017.52
92 | 92576.38 | 18431.69 | 373.46 | 0.101 | 32.01 | 121 | 28 | 0.68 | 130 | 6.39 | 2.85 | 5.35 | 0.834 | 0.1118 | 784.92
93 | 89989.54 | 18408.1 | 374.22 | 0.101 | 32.01 | 121.01 | 27.99 | 0.68 | 130 | 6.36 | 2.99 | 5.39 | 0.7971 | 0.0884 | 786.13
94 | 90930.17 | 18383.43 | 383.83 | 0.101 | 32.01 | 121.03 | 27.99 | 0.68 | 129.99 | 6.15 | 3.79 | 5.67 | 0.7488 | 0.0873 | 782.15
95 | 90512.55 | 18357.91 | 381.8 | 0.101 | 32 | 121.04 | 28 | 0.68 | 130 | 6.24 | 3.46 | 5.55 | 0.6655 | 0.085 | 778.27
96 | 59248.33 | 14472.97 | 698.05 | 0.1526 | 76.99 | 19.01 | 40.01 | 1.12 | 198.03 | 5.8 | 17.99 | 7.84 | 0.2518 | 0.1675 | 724.16
97 | 59794.93 | 14452.1 | 706.82 | 0.1526 | 76.99 | 19 | 40 | 1.12 | 198.07 | 5.7 | 16.46 | 7.72 | 0.225 | 0.1815 | 728.53
98 | 61559.34 | 14431.17 | 704.61 | 0.1526 | 77 | 19 | 40.01 | 1.12 | 198.07 | 5.65 | 15.64 | 7.62 | 0.2532 | 0.1798 | 714.23
99 | 79776.85 | 14410.36 | 870.39 | 0.0419 | 96.99 | 120.98 | 33.01 | 1.12 | 131.02 | 4.6 | 6.53 | 12.1 | 0.6982 | 0.2233 | 1223.79
100 | 79474.99 | 14389.84 | 891.66 | 0.0419 | 96.96 | 120.99 | 33 | 1.12 | 130.99 | 4.81 | 5.35 | 11.51 | 0.7428 | 0.2248 | 1237.82
101 | 81875.98 | 14369.79 | 910.21 | 0.0419 | 96.95 | 121.02 | 33 | 1.119 | 130.98 | 4.62 | 6.43 | 12.04 | 0.7751 | 0.2271 | 1260.85
102 | 81860.76 | 14350.34 | 893.58 | 0.0419 | 96.97 | 121.04 | 33.01 | 1.12 | 130.99 | 4.51 | 7.02 | 12.37 | 0.7917 | 0.2273 | 1253.24
103 | 67799.7 | 3343.65 | 528.99 | 0.1231 | 27 | 42.01 | 18.01 | 0.47 | 188.02 | 2.73 | 6.95 | 11.98 | 0.3658 | 0.0888 | 420.07
104 | 68192.44 | 3339.5 | 529.87 | 0.1231 | 27 | 42.01 | 18 | 0.47 | 188.04 | 2.97 | 7.27 | 12.15 | 0.4109 | 0.077 | 432.23
105 | 69061.13 | 3335.58 | 519.67 | 0.1231 | 26.99 | 42 | 18 | 0.47 | 188.03 | 2.79 | 7.01 | 12.03 | 0.4552 | 0.0777 | 441.5
106 | 67444.99 | 3331.91 | 515.1 | 0.1231 | 26.99 | 42.01 | 18 | 0.47 | 188.01 | 2.37 | 6.41 | 11.76 | 0.4533 | 0.0768 | 440.24
107 | 90401.51 | 3328.52 | 912.76 | 0.064 | 77 | 140.05 | 34.01 | 1.09 | 107 | 3.86 | 0.43 | 12.85 | 0.8348 | 0.1732 | 1212.86
108 | 93630.56 | 3325.42 | 920.39 | 0.064 | 77.01 | 140.06 | 34 | 1.09 | 107.01 | 3.56 | 1.3 | 13.69 | 0.8834 | 0.1825 | 1205.62
109 | 94247.62 | 3322.62 | 903.5 | 0.064 | 77.01 | 140.05 | 34 | 1.09 | 107.02 | 3.7 | 0.55 | 13.31 | 0.8784 | 0.1828 | 1224.35
110 | 93238.22 | 3320.13 | 907.75 | 0.064 | 76.99 | 140.02 | 34 | 1.09 | 107.02 | 3.82 | 0.19 | 12.96 | 0.9006 | 0.183 | 1235.96
111 | 75956.28 | 12798.93 | 532.11 | 0.1305 | 27 | 180.97 | 41 | 0.64 | 50 | 10.09 | 3.49 | 7.25 | 0.7172 | 0.0893 | 1220.67
112 | 77135.07 | 12791.72 | 526.63 | 0.1305 | 27 | 180.94 | 40.99 | 0.64 | 49.98 | 10.08 | 3.84 | 7.24 | 0.6757 | 0.0745 | 1229.53
113 | 75048.34 | 12785.7 | 531.81 | 0.1305 | 27 | 180.94 | 40.98 | 0.64 | 49.98 | 10.11 | 3.2 | 7.22 | 0.5874 | 0.0736 | 1268.68
114 | 74296.71 | 12780.84 | 545.43 | 0.1305 | 27 | 180.96 | 41 | 0.64 | 49.98 | 10.09 | 3.43 | 7.25 | 0.5156 | 0.0718 | 1284.66
115 | 93697.53 | 17036.47 | 209.68 | 0.064 | 96.96 | 97.99 | 45.01 | 1.09 | 91.98 | 4.58 | 0.1 | 49.33 | 0.8631 | 0.2031 | 1144.98
116 | 92037.53 | 17032.92 | 204 | 0.064 | 96.96 | 97.98 | 45 | 1.09 | 91.99 | 4.49 | 2.13 | 48.91 | 0.7516 | 0.2245 | 1126.17
117 | 90005.21 | 17030.71 | 204.22 | 0.064 | 96.98 | 97.96 | 44.98 | 1.09 | 91.99 | 4.5 | 0.99 | 49.03 | 0.7096 | 0.2229 | 1123.68
118 | 69400.54 | 9461.08 | 610.45 | 0.1452 | 34.99 | 157.93 | 29.99 | 0.88 | 49.99 | 8.29 | 6.62 | 1.66 | 0.2687 | 0.1074 | 984.96
119 | 70443.79 | 9461.19 | 602.56 | 0.1452 | 34.99 | 157.95 | 30 | 0.88 | 49.99 | 8.32 | 6.72 | 1.6 | 0.3704 | 0.0905 | 965.88
120 | 69160.65 | 9461.86 | 614.69 | 0.1452 | 34.98 | 157.99 | 30 | 0.88 | 50 | 8.67 | 8.43 | 1.5 | 0.3742 | 0.0914 | 958.12
121 | 69707.32 | 9463.04 | 866.49 | 0.1452 | 76.97 | 61.01 | 40 | 1.359 | 188.06 | 4 | 26.41 | 9.59 | 0.4194 | 0.1687 | 933.26
122 | 71259.84 | 9464.64 | 852.03 | 0.1452 | 76.99 | 61.01 | 40 | 1.36 | 188.07 | 3.99 | 26.42 | 9.58 | 0.3734 | 0.1834 | 951.3
123 | 69718.74 | 9466.6 | 844.54 | 0.1452 | 77 | 61.01 | 40.01 | 1.36 | 188.04 | 4.07 | 27.15 | 9.79 | 0.3833 | 0.1815 | 940.56
124 | 94802.83 | 2840.45 | 355.56 | 0.0567 | 91.99 | 24 | 44.99 | 0.92 | 217 | 7.63 | 4.48 | 54.11 | 0.7638 | 0.2103 | 706.26
125 | 95862.92 | 2841.18 | 355.25 | 0.0567 | 91.98 | 24 | 44.99 | 0.92 | 216.97 | 7.61 | 3.71 | 53.9 | 0.8317 | 0.2178 | 707.77
126 | 95213.87 | 2841.95 | 353.9 | 0.0567 | 92 | 24 | 45 | 0.92 | 216.99 | 7.64 | 4.72 | 54.2 | 0.892 | 0.2183 | 714.44
127 | 92258.72 | 2842.73 | 361.19 | 0.0567 | 92.02 | 24 | 45.02 | 0.92 | 217.02 | 7.66 | 4.78 | 54.29 | 0.9263 | 0.2202 | 718.97
128 | 77120.92 | 11848.75 | 750.38 | 0.1157 | 27.01 | 149.01 | 30.01 | 1.36 | 217.04 | 3.2 | 18.99 | 13.87 | 0.7488 | 0.1012 | 921.34
129 | 79281.61 | 11851.86 | 725.19 | 0.1157 | 27 | 149 | 30 | 1.36 | 217.03 | 3.31 | 19.3 | 14.12 | 0.7784 | 0.0788 | 915.51
130 | 78456.92 | 11854.76 | 719.5 | 0.1157 | 27 | 148.97 | 30 | 1.36 | 217.01 | 3.94 | 21.14 | 15.53 | 0.7047 | 0.0776 | 943.78
131 | 78300.94 | 11857.39 | 727.67 | 0.1157 | 27 | 148.96 | 30.01 | 1.36 | 217 | 3.98 | 21.27 | 15.63 | 0.6318 | 0.0749 | 962.31
132 | 60238.29 | 17077.74 | 954.62 | 0.1157 | 70.02 | 199.96 | 19 | 1.501 | 136.02 | 3.49 | 16.19 | 2.27 | 0.4898 | 0.1568 | 1194.82
133 | 60131.84 | 17080.46 | 961.87 | 0.1157 | 70.01 | 200.01 | 19 | 1.501 | 136.04 | 3.63 | 15.9 | 1.9 | 0.4401 | 0.1643 | 1188.5
134 | 58432.08 | 17082.52 | 987.35 | 0.1157 | 69.99 | 200.06 | 19 | 1.501 | 136.04 | 3.99 | 15.09 | 1.5 | 0.3977 | 0.1639 | 1206.41
135 | 58867.03 | 17083.86 | 980.45 | 0.1157 | 69.98 | 200.09 | 19.01 | 1.501 | 136.01 | 4.28 | 14.44 | 1.5 | 0.3974 | 0.164 | 1213.75
136 | 76187.37 | 11389.96 | 960.41 | 0.0345 | 30 | 126.05 | 33 | 0.99 | 192.96 | 2.75 | 2.59 | 6.97 | 0.6736 | 0.0844 | 973.43
137 | 74305.88 | 11389.82 | 973.42 | 0.0345 | 30 | 126.03 | 32.99 | 0.99 | 192.92 | 3.03 | 3.63 | 6.52 | 0.6826 | 0.0784 | 970.92
138 | 74169.22 | 11389.13 | 985.32 | 0.0345 | 30 | 126.03 | 33 | 0.99 | 192.93 | 2.75 | 2.6 | 6.97 | 0.7046 | 0.0781 | 995.5
139 | 88795.75 | 5693.45 | 561.65 | 0.1231 | 64.99 | 177.05 | 28.01 | 1.36 | 135.97 | 2.53 | 18.63 | 4.84 | 0.4026 | 0.1463 | 1177.24
140 | 89213.49 | 5692.57 | 565.68 | 0.1231 | 64.99 | 177.07 | 28 | 1.36 | 135.98 | 2.88 | 19.84 | 5.83 | 0.4764 | 0.1527 | 1164.66
141 | 88354.4 | 5691.43 | 569.46 | 0.1231 | 65.01 | 177.08 | 27.99 | 1.36 | 135.98 | 2.84 | 19.73 | 5.75 | 0.5101 | 0.1534 | 1138.41
142 | 99290.56 | 474 | 756.23 | 0.0419 | 97.03 | 77.02 | 40.99 | 0.81 | 201.95 | 2.89 | 0.84 | 41.24 | 0.8052 | 0.2124 | 1068.2
143 | 100721.99 | 473.87 | 741.43 | 0.0419 | 97.03 | 77 | 40.99 | 0.81 | 201.96 | 2.89 | 0.64 | 41.29 | 0.8583 | 0.2279 | 1071.85
144 | 97986.54 | 473.72 | 755.41 | 0.0419 | 97.01 | 76.98 | 40.99 | 0.81 | 202 | 2.88 | 0.32 | 41.36 | 0.9152 | 0.2275 | 1058.48
145 | 75609.86 | 8526.9 | 965.73 | 0.1526 | 37.01 | 134.96 | 19.99 | 1.26 | 202.05 | 2.77 | 12.99 | 7.1 | 0.5776 | 0.1172 | 810.34
146 | 76747.87 | 8523.68 | 963.54 | 0.1526 | 37.02 | 134.97 | 20 | 1.26 | 202.07 | 2.33 | 13.84 | 8.08 | 0.6165 | 0.099 | 806.42
147 | 75250.38 | 8520.28 | 983.65 | 0.1526 | 37.02 | 134.99 | 20 | 1.26 | 202.05 | 1.95 | 14.6 | 8.95 | 0.559 | 0.0994 | 832.44
148 | 90030.67 | 15141.6 | 449.1 | 0.0419 | 15.01 | 200.01 | 33 | 0.71 | 102 | 2.75 | 4.17 | 12.91 | 1.0974 | 0.0568 | 1092.53
149 | 92231.65 | 15135.25 | 438.19 | 0.0419 | 15 | 199.99 | 32.99 | 0.71 | 101.99 | 2.39 | 5.59 | 13.43 | 1.0233 | 0.048 | 1079.85
150 | 93441.54 | 15128.92 | 438.79 | 0.0419 | 15 | 199.96 | 32.99 | 0.71 | 101.99 | 2.61 | 4.73 | 13.11 | 0.9447 | 0.0455 | 1078.54
151 | 91735.07 | 15122.7 | 448.42 | 0.0419 | 15.01 | 199.95 | 33.01 | 0.71 | 102.01 | 2.83 | 3.82 | 12.8 | 0.852 | 0.0432 | 1099.89
152 | 69794.97 | 7558.36 | 742.87 | 0.1157 | 65.02 | 106.99 | 42.01 | 1.26 | 183.03 | 2.18 | 18.51 | 9.53 | 0.3769 | 0.1363 | 1101.84
153 | 71319.22 | 7555.55 | 736.61 | 0.1157 | 65.01 | 107.01 | 42 | 1.26 | 183.02 | 2.23 | 18.93 | 9.4 | 0.3788 | 0.151 | 1086.35
154 | 69703.27 | 7552.97 | 742.54 | 0.1157 | 64.99 | 107.02 | 42 | 1.26 | 183 | 2.26 | 19.19 | 9.34 | 0.3956 | 0.1506 | 1068.81
155 | 89087.86 | 2359.65 | 117.14 | 0.0198 | 17 | 191.02 | 21 | 0.47 | 83 | 2.1 | 7.63 | 9.58 | 0.7655 | 0.0614 | 754.57
156 | 90138.82 | 2359.05 | 114 | 0.0198 | 17 | 190.98 | 21 | 0.47 | 83.01 | 2.08 | 7.67 | 9.62 | 0.876 | 0.0487 | 761.52
157 | 89332.73 | 2358.57 | 115.84 | 0.0198 | 17 | 190.93 | 21 | 0.47 | 83.03 | 2.38 | 7.13 | 9.14 | 0.9194 | 0.0488 | 769.08
158 | 60353 | 16979.05 | 118.54 | 0.0862 | 60 | 115.95 | 33.01 | 1.32 | 207.07 | 3.52 | 12.39 | 5.15 | 0.7101 | 0.1293 | 905.86
159 | 61071.5 | 16977.73 | 118.08 | 0.0862 | 59.99 | 115.96 | 33.02 | 1.32 | 207.03 | 3.19 | 11.09 | 4.37 | 0.5612 | 0.1406 | 922.25
160 | 62683.63 | 16977.63 | 118.92 | 0.0862 | 60 | 115.98 | 33.01 | 1.32 | 206.98 | 3.54 | 12.48 | 5.2 | 0.5055 | 0.1395 | 935.78
161 | 61948.37 | 16978.83 | 120.47 | 0.0862 | 60.02 | 115.99 | 33 | 1.32 | 206.93 | 3.94 | 14.11 | 6.15 | 0.4867 | 0.1407 | 932.56
162 | 61939.68 | 16981.4 | 147.25 | 0.1305 | 20.01 | 41.99 | 42 | 0.88 | 144.95 | 6.69 | 4.53 | 8.91 | 0.3811 | 0.0618 | 452.71
163 | 63884.83 | 16985.4 | 145.41 | 0.1305 | 20 | 41.99 | 42.01 | 0.88 | 144.97 | 6.64 | 3.64 | 8.92 | 0.3404 | 0.0543 | 451.31
164 | 63671.74 | 16990.86 | 148.72 | 0.1305 | 20 | 41.99 | 42.02 | 0.88 | 144.98 | 6.63 | 3.33 | 8.93 | 0.3118 | 0.0532 | 455.19
165 | 75947.54 | 12276.16 | 418.91 | 0.1083 | 42.01 | 111.99 | 37 | 0.61 | 144.97 | 7.49 | 4.64 | 7.22 | 0.3526 | 0.0953 | 901.82
166 | 76633.22 | 12282.28 | 411.05 | 0.1083 | 42.02 | 112.02 | 37 | 0.61 | 144.96 | 7.51 | 4.52 | 7.23 | 0.4052 | 0.0989 | 878.12
167 | 77356.1 | 12289.49 | 411.14 | 0.1083 | 42.01 | 112.05 | 37 | 0.61 | 144.96 | 7.61 | 2.96 | 7.53 | 0.4293 | 0.0991 | 870.32
168 | 75355.55 | 12297.77 | 409.88 | 0.1083 | 42 | 112.05 | 37 | 0.61 | 144.99 | 7.63 | 2.72 | 7.58 | 0.44 | 0.0992 | 884.87
169 | 83441.8 | 3787.26 | 742.46 | 0.1305 | 22 | 177.06 | 19 | 1.29 | 198.03 | 2.21 | 15.1 | 2.67 | 0.3152 | 0.0626 | 815.36
170 | 86358.25 | 3790.44 | 747.06 | 0.1305 | 22 | 177.03 | 19 | 1.29 | 198.06 | 2.18 | 15.16 | 2.75 | 0.4207 | 0.0566 | 806.97
171 | 86603.41 | 3793.91 | 772.43 | 0.1305 | 22 | 177.02 | 19 | 1.29 | 198.05 | 1.76 | 15.86 | 3.74 | 0.4614 | 0.0568 | 803.11
172 | 72752.91 | 9493.15 | 506.55 | 0.1305 | 69.99 | 19 | 30 | 0.95 | 140 | 5.42 | 5.89 | 1.5 | 0.525 | 0.1463 | 601.08
173 | 74813.36 | 9503.15 | 502.64 | 0.1305 | 69.97 | 19.01 | 29.99 | 0.95 | 139.99 | 5.28 | 5.08 | 1.5 | 0.4421 | 0.1637 | 609.06
174 | 75804.34 | 9513.72 | 508.22 | 0.1305 | 69.96 | 19.01 | 29.99 | 0.95 | 139.99 | 5.38 | 5.69 | 1.5 | 0.4565 | 0.1619 | 603.8
175 | 87046.31 | 16191.31 | 771.94 | 0.0493 | 31.99 | 79.01 | 17 | 1.5 | 202.02 | 2.74 | 11.09 | 41.1 | 0.8442 | 0.0922 | 620.33
176 | 86545.35 | 16210.81 | 755.97 | 0.0493 | 32 | 78.99 | 17 | 1.5 | 202.03 | 2.79 | 11.19 | 41.24 | 0.8319 | 0.0813 | 618.51
177 | 87802.77 | 16230.86 | 766.51 | 0.0493 | 31.99 | 78.98 | 17 | 1.5 | 202.02 | 3.54 | 12.62 | 43.24 | 0.8115 | 0.0814 | 636.77
178 | 85939.17 | 19120.14 | 389.2 | 0.1083 | 56.98 | 24 | 27.99 | 0.99 | 140 | 4.32 | 5.72 | 2.8 | 0.6124 | 0.1274 | 564.28
179 | 84216.12 | 19144.48 | 381.71 | 0.1083 | 56.98 | 24 | 28 | 0.99 | 140 | 3.81 | 3.27 | 4.01 | 0.5287 | 0.1346 | 563.55
180 | 86329.97 | 19168.9 | 376.76 | 0.1083 | 56.99 | 24.01 | 28 | 0.99 | 140.02 | 3.64 | 2.5 | 4.4 | 0.5114 | 0.1337 | 559.55
181 | 87293.16 | 19193.19 | 379.11 | 0.1083 | 57.01 | 24.01 | 28 | 0.99 | 140.05 | 3.99 | 4.12 | 3.57 | 0.509 | 0.1344 | 562.48
182 | 66660.53 | 10088.8 | 172.48 | 0.0493 | 57 | 102.02 | 39 | 1.26 | 202.08 | 0.41 | 10.24 | 11.7 | 0.4806 | 0.1363 | 886.08
183 | 67473.45 | 10101.09 | 171.83 | 0.0493 | 56.99 | 102 | 39.02 | 1.26 | 202.05 | 0.46 | 10 | 11.84 | 0.5698 | 0.1348 | 863.75
184 | 68909.48 | 10112.98 | 177.65 | 0.0493 | 56.99 | 102 | 39.01 | 1.26 | 202 | 0.36 | 10.62 | 11.63 | 0.6134 | 0.1361 | 855.63
185 | 67283.91 | 10124.36 | 180.38 | 0.0493 | 57 | 102 | 39 | 1.26 | 201.95 | 0.41 | 10.23 | 11.72 | 0.6241 | 0.1361 | 868
186 | 56931.98 | 13549.94 | 408.74 | 0.0124 | 86.97 | 41.99 | 35.01 | 1.23 | 87.98 | 0.7 | 6.48 | 18.37 | 0.7167 | 0.1784 | 821.86
187 | 57680.68 | 13559.69 | 408.81 | 0.0124 | 86.99 | 41.98 | 35 | 1.23 | 87.97 | 0.6 | 7.13 | 18.7 | 0.6459 | 0.201 | 837.35
188 | 59102.94 | 13567.99 | 418.1 | 0.0124 | 86.99 | 41.98 | 35.01 | 1.23 | 87.97 | 1.04 | 4.22 | 17.19 | 0.6351 | 0.1989 | 827.47
189 | 58336.97 | 13574.75 | 413.81 | 0.0124 | 86.97 | 41.98 | 35 | 1.23 | 87.98 | 1.21 | 3.05 | 16.6 | 0.6793 | 0.2023 | 814.31
190 | 82983.36 | 18430.06 | 979.91 | 0.1379 | 96.95 | 88.98 | 29 | 0.44 | 136.01 | 9.21 | 3.43 | 13.89 | 0.5121 | 0.226 | 1098.02
191 | 85619.75 | 18434.72 | 985.77 | 0.1379 | 96.96 | 88.99 | 29 | 0.44 | 136.03 | 9.19 | 3.15 | 13.96 | 0.5326 | 0.2259 | 1119.05
192 | 85201.76 | 18437.01 | 989.98 | 0.1379 | 96.99 | 88.98 | 29.01 | 0.44 | 136.03 | 9.17 | 2.84 | 14.03 | 0.5206 | 0.2271 | 1128.31
193 | 96970.27 | 3881.98 | 549.45 | 0.005 | 25 | 199.95 | 43.01 | 1.12 | 221.01 | 7.88 | 3.49 | 37.04 | 0.841 | 0.0912 | 1371.26
194 | 97992.07 | 3881.42 | 562.41 | 0.005 | 25 | 199.95 | 42.99 | 1.12 | 220.98 | 7.67 | 4.42 | 36.75 | 0.9975 | 0.072 | 1394.47
195 | 98743.76 | 3880.34 | 576.61 | 0.005 | 24.99 | 199.99 | 42.98 | 1.121 | 220.99 | 7.38 | 5.99 | 36.42 | 1.0812 | 0.0723 | 1447.61
196 | 96088.09 | 3878.74 | 567.16 | 0.005 | 25 | 200.04 | 42.99 | 1.121 | 221.01 | 7.5 | 5.35 | 36.57 | 1.0568 | 0.071 | 1454.84
197 | 75337.7 | 13081.8 | 352.43 | 0.0714 | 65.02 | 102.04 | 25 | 0.57 | 93.01 | 3.69 | 9.37 | 12.16 | 0.7944 | 0.1446 | 832.66
198 | 77923.77 | 13072.92 | 355.31 | 0.0714 | 65.02 | 102.03 | 25 | 0.57 | 93.01 | 3.84 | 8.76 | 11.91 | 0.7006 | 0.1557 | 828.98
199 | 78001.93 | 13062.37 | 352.3 | 0.0714 | 65.01 | 102.01 | 24.99 | 0.57 | 93 | 3.92 | 8.42 | 11.77 | 0.6602 | 0.154 | 831.05
200 | 86975.02 | 7250.35 | 841.92 | 0.16 | 65 | 180.99 | 41.99 | 0.52 | 93 | 15.63 | 2.91 | 24.15 | 0.3321 | 0.1579 | 1510.39
201 | 89572.92 | 7242.75 | 857.87 | 0.16 | 65.01 | 180.98 | 41.99 | 0.52 | 93.01 | 15.63 | 3.06 | 24.21 | 0.4469 | 0.1546 | 1489.23
202 | 90649.23 | 7234.36 | 860.61 | 0.16 | 65.03 | 181 | 41.99 | 0.52 | 93.03 | 15.62 | 2.55 | 24.05 | 0.486 | 0.156 | 1477.55
203 | 74913.93 | 19748.76 | 548.34 | 0.1231 | 90.03 | 135.02 | 32.99 | 0.4 | 217.09 | 7.89 | 5.07 | 8.3 | 0.6945 | 0.2027 | 1230.78
204 | 74643.36 | 19721.97 | 546.77 | 0.1231 | 90 | 135.02 | 33 | 0.4 | 217.07 | 7.89 | 5.28 | 7.98 | 0.5802 | 0.2114 | 1246.54
205 | 75680.36 | 19693.56 | 556.85 | 0.1231 | 89.99 | 135.01 | 33.01 | 0.4 | 217.02 | 7.88 | 5.74 | 7.28 | 0.5341 | 0.2107 | 1232.16
206 | 67986.85 | 12469.6 | 233.85 | 0.0714 | 90 | 134.99 | 33 | 0.81 | 149.98 | 5.12 | 3.03 | 14.2 | 0.5402 | 0.2113 | 1115.38
207 | 66703.2 | 12449.92 | 235.95 | 0.0714 | 90.02 | 134.99 | 32.99 | 0.81 | 149.97 | 4.82 | 4.94 | 14.62 | 0.5767 | 0.2126 | 1108.33
208 | 68412.06 | 12429.63 | 242.23 | 0.0714 | 90 | 135.01 | 33 | 0.81 | 149.98 | 4.88 | 4.59 | 14.55 | 0.6165 | 0.2137 | 1110.16
209 | 84784.22 | 12408.9 | 721.59 | 0.1231 | 44.99 | 65.02 | 17 | 0.81 | 225.97 | 5 | 3.65 | 14.4 | 0.615 | 0.1234 | 617.81
210 | 83259.42 | 12387.88 | 701.16 | 0.1231 | 44.99 | 65.03 | 17 | 0.81 | 225.95 | 5.01 | 3.66 | 14.42 | 0.5676 | 0.1163 | 608.51
211 | 84447.84 | 12366.75 | 703.15 | 0.1231 | 45 | 65.03 | 17 | 0.81 | 225.92 | 4.99 | 3.63 | 14.39 | 0.5632 | 0.1155 | 614.25
212 | 68951.19 | 15669.15 | 382.68 | 0.064 | 75.02 | 140.04 | 26.01 | 1.4 | 130.95 | 4.5 | 5.18 | 12.15 | 0.6631 | 0.175 | 1003.23
213 | 67267.65 | 15642.66 | 377.51 | 0.064 | 75.02 | 140.02 | 26.01 | 1.4 | 130.97 | 4.17 | 4.13 | 11.21 | 0.64 | 0.178 | 1003.07
214 | 65863.1 | 15616.66 | 380.29 | 0.064 | 75.01 | 140.01 | 26 | 1.4 | 131 | 3.95 | 3.43 | 10.59 | 0.6088 | 0.1778 | 994.26
215 | 66697.64 | 15591.36 | 385.55 | 0.064 | 75.01 | 140.01 | 26 | 1.4 | 131.03 | 4.34 | 4.69 | 11.74 | 0.6137 | 0.1772 | 992.55
216 | 79917.96 | 16511.05 | 145.24 | 0.1231 | 35.02 | 181.03 | 18.01 | 0.85 | 74.01 | 0.16 | 1.19 | 19.3 | 0.502 | 0.1021 | 748.82
217 | 77429.96 | 16486.34 | 143.15 | 0.1231 | 35.02 | 181.01 | 18.01 | 0.85 | 74 | 0.72 | 0.05 | 20.65 | 0.491 | 0.0899 | 748.84
218 | 78538.87 | 16463 | 146.53 | 0.1231 | 35.02 | 180.97 | 18 | 0.85 | 73.99 | 0.49 | 0.46 | 20.09 | 0.4792 | 0.0893 | 745.83
219 | 92143.55 | 10334.09 | 356.05 | 0.0419 | 35.01 | 41.98 | 27.99 | 1.36 | 225.98 | 3.47 | 13.22 | 23.32 | 0.7377 | 0.0846 | 476.23
220 | 90845.6 | 10321.48 | 355.27 | 0.0419 | 35.01 | 41.98 | 28 | 1.36 | 226.01 | 3.43 | 13.1 | 23.22 | 0.7089 | 0.0888 | 493.05
221 | 91179.12 | 10310.07 | 361.47 | 0.0419 | 35.01 | 41.98 | 28 | 1.36 | 226.03 | 3.1 | 12.12 | 22.45 | 0.7296 | 0.0873 | 502.73
222 | 82031.36 | 15917.91 | 724.14 | 0.101 | 52.02 | 101.98 | 28 | 1.36 | 169.01 | 3.35 | 16.4 | 11.71 | 0.5344 | 0.1216 | 895.09
223 | 81506.6 | 15904.36 | 701.13 | 0.101 | 52.01 | 102 | 28 | 1.36 | 168.99 | 3.07 | 15.49 | 10.99 | 0.5387 | 0.1228 | 874.35
224 | 79444.2 | 15893.02 | 694.59 | 0.101 | 51.99 | 102 | 28 | 1.36 | 168.98 | 2.94 | 15.04 | 10.64 | 0.5124 | 0.1232 | 874.88
225 | 80394.5 | 6073 | 324.09 | 0.0567 | 81.99 | 148.98 | 38 | 0.64 | 102 | 1.65 | 7.17 | 27.03 | 0.5399 | 0.1819 | 1234.54
226 | 80864.68 | 6070.44 | 322.24 | 0.0567 | 82.01 | 148.97 | 37.99 | 0.64 | 102.03 | 1.7 | 6.18 | 27.03 | 0.615 | 0.1895 | 1220.41
227 | 78617.43 | 6068.81 | 320.45 | 0.0567 | 82.01 | 148.97 | 37.98 | 0.64 | 102.04 | 1.64 | 7.54 | 26.99 | 0.6483 | 0.1912 | 1194.77
228 | 88104.03 | 11670.58 | 650.01 | 0.0124 | 41.99 | 47 | 23 | 0.3 | 179.07 | 2.37 | 2.61 | 17.49 | 0.9667 | 0.1105 | 608.6
229 | 91059.28 | 11671.03 | 645.13 | 0.0124 | 41.99 | 47.01 | 23 | 0.3 | 179.03 | 2.2 | 2.94 | 17.56 | 0.9739 | 0.1069 | 629.64
230 | 90987.01 | 11673.27 | 631.47 | 0.0124 | 41.99 | 47.01 | 23 | 0.3 | 179 | 2.24 | 2.85 | 17.53 | 0.9817 | 0.1063 | 635.88
231 | 90460.73 | 16815.06 | 263.25 | 0.0493 | 110.02 | 149 | 32.99 | 1.12 | 249.98 | 4.59 | 6.62 | 13.04 | 0.8775 | 0.2406 | 1310.72
232 | 93291.2 | 16823.27 | 269.93 | 0.0493 | 110.02 | 148.97 | 32.99 | 1.12 | 249.99 | 4.66 | 6.35 | 12.94 | 0.8574 | 0.2523 | 1299.32
233 | 94292.68 | 16833.87 | 268.63 | 0.0493 | 110 | 148.94 | 33 | 1.12 | 249.99 | 4.7 | 6.13 | 12.86 | 0.8247 | 0.2538 | 1304.93
234 | 91778.35 | 16846.74 | 269.01 | 0.0493 | 109.99 | 148.95 | 33 | 1.12 | 249.96 | 4.67 | 6.25 | 12.91 | 0.8293 | 0.2541 | 1303.36

## Дерево решений_7
Классификация Загрязнение воды_15
Дерево решений
Загрязнение воды

## Сеть зависимостей_7
Классификация Загрязнение воды_15
Сеть зависимостей

## Дерево решений_6
Классификация Расход промывной воды_1
Дерево решений
Расход промывной воды

## Сеть зависимостей_6
Классификация Расход промывной воды_1
Сеть зависимостей

## Дерево решений_5
Классификация Загрязнение атмосферы_12
Дерево решений
Загрязнение атмосферы

## Сеть зависимостей_5
Классификация Загрязнение атмосферы_12
Сеть зависимостей

## Дерево решений_3
Классификация Влагопрочность_6
Дерево решений
Влагопрочность

## Дерево решений_4
Классификация Затраты на производство_8
Дерево решений
Затраты на производство

## Сеть зависимостей_4
Классификация Затраты на производство_8
Сеть зависимостей

## Сеть зависимостей_3
Классификация Влагопрочность_6
Сеть зависимостей

## Сеть зависимостей_2
Классификация Прочность_16
Сеть зависимостей

## Дерево решений_2
Классификация Прочность_16
Дерево решений
Прочность

## Дерево решений_0
Классификация Загрязнение атмосферы_11
Дерево решений
Загрязнение атмосферы

## Сеть зависимостей_0
Классификация Загрязнение атмосферы_11
Сеть зависимостей

## Дерево решений
Классификация Загрязнение воды_14
Дерево решений
Загрязнение воды

## Сеть зависимостей
Классификация Загрязнение воды_14
Сеть зависимостей

## Сеть зависимостей_1
Классификация Пластичность_5
Сеть зависимостей

## Дерево решений_1
Классификация Пластичность_5
Дерево решений
Пластичность